## КП
|  | ООО «ПКФ 443080, РФ, г.Самара, Четвертый проезд, д.57, к.18 | ВолгаТрейдМеталл»
443086, г.Самара, ул.Ерошевского, д.84, кв.65
тел.88469798330, 89272027350, 89272601029
www.vtm163.com
ООО "ПКФ ВТМ" на протяжении 20 лет является надежным поставщиком нержавеющего, жаропрочного и прецизионного металлопроката.
У нас на складе постоянно имеется большой ассортимент никелесодержащего металлопроката. Мы изготавливаем сортовой прокат,
выплавленный в открытой печке, шлаковой и вакуумной.
Срок изготовления сортового проката от 1 месяца до 3 в зависимости от сложности марки сплава и загруженности производства.
НИХРОМ И ЕГО ЗАМЕНИТЕЛИ
№ | Марка | Тип | Описание | Вес | Изменения | Цена
1 | Х20Н80 | проволока | диам. 0,63 мм | 3.6 |  | дог.
2 | Х15Н60 | проволока | диам. 0,20 мм | 29.5 | чистый вес | дог.
3 | Х15Н60 | проволока | диам. 0,27 мм | 18 |  | дог.
4 | Х15Н60 | проволока | диам. 0,70 мм | 4.5 | неосветленная | дог.
5 | Х23Ю5Т | проволока | диам. 0,30 мм | 45.5 |  | дог.
6 | Х27Ю5Т | проволока | диам. 4,0 мм | 32.3 | 1 бухта Р | дог.
7 | Х27Ю5Т | проволока | диам. 5,0 мм | 116.7 | 4 бухты Р | дог.
8 | Х27Ю5Т | проволока | диам. 5,5 мм | 56.2 | 2 бухты Р | дог.
9 | Х23Ю5Т | проволока | диам. 6,30 мм | 633.7 | 44,2кг- светлая, остальная темная | дог.
10 | Х23Ю5Т | проволока | диам. 8,0 мм | 28.1 | 1бухта Р | дог.
11 | Х23Ю5Т | проволока | диам. 9,0 мм | 45.3 | 1бухта | дог.
12 | Х27Ю5Т | проволока | диам. 9,0 мм | 28.8 | 1 бухта Р | дог.
13 | Х23Ю5Т | проволока | диам. 10,0 мм | 209.24 | 1м. Склад +163,1кг-6 бухт Р | дог.
14 | Х27Ю5Т | проволока | диам. 10,0 мм | 28.4 | 1 бухта Р | дог.
15 | Х23Ю5Т | проволока | диам. 11,0 мм | 225 |  | дог.
16 | Х27Ю5Т | проволока | диам. 11,0 мм | 184.3 | 6 бухт Р | дог.
17 | Х23Ю5Т | лента | 1,0х10,0 мм | 93.4 | неотожжённая | дог.
18 | Хромель | проволока | диам. 0,7 мм | 5.9 |  | дог.
19 | Хромель | проволока | диам. 1,2 мм | 4.8 | Р | дог.
20 | Монель | проволока | диам. 0,5мм | 7.1 |  | дог.
21 | Монель | проволока | диам. 1,2мм | 1.7 |  | дог.
СВАРОЧНАЯ И НЕРЖАВЕЮЩАЯ ПРОВОЛОКА
№ | Марка | Тип | Описание | Вес | Изменения | Цена
22 | СВ08Г2С св. бухты СивМЗ | проволока | диам. 0,8 мм | 1058 |  | дог.
23 | СВ08Г2С св. бухта СивМЗ | проволока | диам. 1,0 мм | 568.6 |  | дог.
24 | СВ08А | проволока | диам. 4,0 мм | 55 |  | дог.
25 | 12Х18Н10Т | проволока | диам. 0,2 мм | 50 |  | дог.
26 | 12Х18Н10Т | проволока | диам. 1,0 мм | 15 |  | дог.
27 | 12Х18Н10Т | проволока | диам. 1,2 мм | 19.5 |  | дог.
28 | 17Х18Н9 | проволока | диам. 0,25 мм | 38.4 |  | дог.
29 | AISI310S (аналог 20Х23Н18) | проволока | диам. 3,0мм | 416 | 4 бухты | дог.
30 | AISI310S (аналог 20Х23Н18) | проволока | диам. 4,0мм | 332.7 | 4 бухты | дог.
31 | AISI310S (аналог 20Х23Н18) | проволока | диам. 5,0мм | 202.6 | 2 бухты | дог.
32 | 2507SS (СВ-02Х25Н7М4) | проволока | диам. 1,6мм | 16 | 2 кассеты | дог.
33 | Св-04Х19Н11М3 | проволока | диам. 1,6мм | 7.8 | кассета | дог.
34 | Св-05Х20Н9ФБС ( ЭИ649) | проволока | диам. 0,8 мм | 15.3 |  | дог.
35 | Св-05Х20Н9ФБС ( ЭИ649) | проволока | диам. 2,0 мм | 52 | 2 бухты 19кг+33кг | дог.
36 | Св-05Х19Н11М4Ф | проволока | диам. 1,0 мм | 80.6 |  | дог.
37 | Св-06Х19Н9Т | проволока | диам. 1,6мм | 114 | 2бухты Р | дог.
38 | Св-08Н50 | проволока | диам. 1,2 мм | 0 | под заказ 3 месяца | дог.
39 | Св-10НМА | проволока | диам. 4,0 мм | 629 |  | дог.
40 | Cв-01Х23Н28М3Д3Т | проволока | диам. 1,6 мм | 243.5 | 14 катушек | дог.
41 | ХН77ТЮР (ЭИ437Б) | проволока | диам. 7,0 мм | 10.5 |  | дог.
42 | ХН77ТЮР (ЭИ437Б) | проволока | диам. 8,0 мм | 15 |  | дог.
ЖАРОПРОЧНЫЕ СПЛАВЫ
№ | Марка | Тип | Описание | Вес | Изменения | Цена
43 | ЭИ435 (ХН78Т) | лист | 0,8х700х1400мм | 28 | 4шт.( 1шт. Пл.412008) | дог.
44 | ЭИ435 (ХН78Т) | лист | 1,0х610х1740мм | 9.6 | 1шт. П086509 | дог.
45 | ЭИ435 (ХН78Т) | лист | 1,2х680-720х1420-1610мм | 43 | 4шт.( 1шт.- К 84050, 3шт. -60535) | дог.
46 | ЭИ437Б (ХН77ТЮР) | лист | 1,0х700х1400мм | 33 | 4шт. Р | дог.
47 | ЭИ437Б (ХН77ТЮР) | лист | 1,5х700х1400мм | 223.5 | 20шт. Р | дог.
48 | ЭИ437Б (ХН77ТЮР) | лист | 2х430-700х1430-1500мм | 0 | 700х1500мм - В, 430х1430 -Р - резерв | дог.
49 | ЭИ437Б (ХН77ТЮР) | лист | 3х470х1200мм | 14.3 | Р | дог.
50 | ЭИ602 | лента | 0,6х400мм | 82 | бухта -В | дог.
51 | ЭИ652 (ХН70Ю) | лента | 0,05х200мм | 30 | бухта-В | дог.
52 | ЭИ652 (ХН70Ю) | лист | 9,0х280-470х470-560-1050-1250мм | 288.7 | 4шт.Г +14шт. Р | дог.
53 | ЭИ652 (ХН70Ю) | плита | 52х220х500-740 | 288.5 | 5шт.(45,7кг. 46, …) +136,3кг пар (пополам) | дог.
54 | ЭИ696-М | лист | 0,9х700х750мм | 3.7 |  | дог.
55 | ЭИ696 | лента | 0,5х400мм | 17.5 | 1 бухта-В | дог.
56 | ЭИ696А-ВД (10х11н20т2р-ВД) | лист | 0,8х700х1420мм | 223.8 |  | дог.
57 | ЭИ696А-ВД (10х11н20т2р-ВД) | лист | 1,0х716х1493мм | 33 | В | дог.
58 | ЭИ696А-ВД (10х11н20т2р-ВД) | лист | 1,2х715х1450мм | 49 | В | дог.
59 | ЭИ696А-ВД (10х11н20т2р-ВД) | лист | 3х700х1200мм | 59.5 | Р | дог.
60 | ЭИ828 (ХН70МВЮ) | лист | 1,0х720х1430мм | 73.2 | 9шт. С | дог.
61 | ЭИ835 | лист | 1,0х720х1430мм | 50 | В | дог.
62 | ЭИ868 (ХН60ВТ) | лист | 0,8х835-1000х1000-1770-2100мм | 34.3 | 0,8х835х1000мм,0.8х1000х1770 и 0.8х1000х2100мм | дог.
63 | ЭИ868 (ХН60ВТ) | лист | 1,0х570х1040мм | 5.5 |  | дог.
64 | ЭИ868 (ХН60ВТ) | лист | 1,5х440-1000х1420-1600мм | 58.3 | 1,5х700х1420мм - склад, 3шт.Р | дог.
65 | ЭИ868 (ХН60ВТ) | лист | 3,0х700х1160мм | 21 |  | дог.
66 | ЭИ868 (ХН60ВТ) | лист | 4,0х700х2000мм | 104.7 | 2шт. (807567 П10337.0, ДШ48336 П23160.0) | дог.
67 | ЭИ868 (ХН60ВТ) | лист | 4,5х230х1030мм | 10 |  | дог.
68 | ЭИ868 (ХН60ВТ) | лист | 6,0х1000х2000мм | 103.7 |  | дог.
69 | ЭИ943 (06ХН28МДТ) | лист | 18мм | 55.2 | 320х480мм - 23,7кг и трапеция 300х460х300х560мм-31,5кг | дог.
70 | AISI904L | лист | 6,0х700-1000х760-1500мм | 98 |  | дог.
71 | ЭК61-ИД (ХН58МБЮД-ИД) | лист | 12х730х1200мм | 173 | 2шт. М | дог.
72 | ЭП126ВД (ХН28ВМАБ-ВД) ВЖ100 | лента | 0,6х400мм | 23 | бухта В | дог.
73 | ЭП126ВД (ХН28ВМАБ-ВД) ВЖ100 | лист | 0,8-1-1,5-2мм | 178.7 | Р | дог.
74 | ЭП126ВД (ХН28ВМАБ-ВД) ВЖ100 | лист | 1,0х630х1050мм | 5.4 |  | дог.
75 | ЭП126ВД (ХН28ВМАБ-ВД) ВЖ100 | лист | 5,0х1000х1060-2000мм | 314.8 | 4шт склад+В | дог.
76 | ЭП410-Ш (08Х15Н5Д2Т-Ш) | лист рулон | 3,5х1050мм | 10476 | 4рулона | дог.
77 | ЭП648ВИ (ХН50МВТЮБ-ВИ) | лист | 1,0х1000х2000мм | 21.9 | 1шт. С АТП +12,4 без АТП Р | дог.
78 | ЭП648ВИ (ХН50МВТЮБ-ВИ) | лист | 1,2х700х1400мм | 9.5 | Р | дог.
79 | ЭП648ВИ (ХН50МВТЮБ-ВИ) | лист | 1,5х715х1660мм | 14.7 | 1шт. | дог.
80 | ЭП648ВИ (ХН50МВТЮБ-ВИ) | лист | 3,2х1000х2000мм | 108 | 2шт. | дог.
81 | ЭП648ВИ (ХН50МВТЮБ-ВИ) | лист | 50-56х185-250х1045-1055мм | 558.4 | 5штук - кованые, обточ. На перекат в листы. 56х250х1045мм, 56х243х1045мм, 50х243х1045мм, 50х243х1050мм, 50х223х1055мм | дог.
82 | ЭП693ВД (ХН68ВМТЮК-ВД) | лента | 0,3х400мм | 215 | 4 бухты-В | дог.
83 | ЭП693ВД (ХН68ВМТЮК-ВД) | лист | 0,8х700х1500мм | 28.4 | 4шт. Р | дог.
84 | ЭП693ВД (ХН68ВМТЮК-ВД) | лист | 1,0х720х1440-1530-1800мм | 208.4 | 2шт.Склад + 190,3кг Р | дог.
85 | ЭП693ВД (ХН68ВМТЮК-ВД) | лист | 1,2х400-715х1270-1567мм | 321.86 | 7шт.Р +ост.В | дог.
86 | ЭП693ВД (ХН68ВМТЮК-ВД) | лист | 1,3х400-715х1500-1858мм | 60.4 | В | дог.
87 | ЭП693ВД (ХН68ВМТЮК-ВД) | лист | 1,5х715х1425-1430мм | 129.1 | 10шт.(плавка 42425 - 4шт., 28000 - 2шт, 506580-4шт.) | дог.
88 | ЭП693ВД (ХН68ВМТЮК-ВД) | лист | 1,8х750х1400мм | 50.6 | 50,6кг -3шт. Р | дог.
89 | ЭП693ВД (ХН68ВМТЮК-ВД) | лист | 2,2х650х1400мм | 181 | 11шт. К | дог.
90 | ЭП693ВД (ХН68ВМТЮК-ВД) | лист | 2,5х710х1350-1430мм | 87.2 | 4шт.( МД11132- 3шт.. МД3091 - 1 шт.) | дог.
91 | ЭП718ИД (ХН45ВМТЮБР-ИД) | лист | 2х700х1400-1600мм | 52.1 | (700х1400, 700х1500, 700х1600 - РД21270, П22326.0) | дог.
92 | ЭП718ИД (ХН45ВМТЮБР-ИД) | лист | 2,2х700х1400мм | 34.7 | ( 2шт. 28В1190, 1 их них с вырезом 240х420мм) | дог.
93 | ЭП718ИД (ХН45ВМТЮБР-ИД) | лист | 3х715-1000х1130-2150мм | 70 | 2шт (1 лист 3х1000х2000мм РД28643, П10255.0) | дог.
94 | ЭП718ИД (ХН45ВМТЮБР-ИД) | лист | 4,0х500х980мм | 130 | пл.РД31121, партия 12449.0 - 8 шт. | дог.
95 | ЭП708-ВД ( ХН62ВМЮТ-ВД) | лист | 1,2х800х2000мм | 16 | 1шт. | дог.
96 | ЭП914-ВИ (хн65вмбю-ви) вж131 | лист | 0,8х1030х1740-2100мм | 27 | 2шт. Р | дог.
97 | ЭП914-ВИ (хн65вмбю-ви) вж131 | лист | 1,0х700-1030х1300-1990мм | 656.2 | Р | дог.
98 | 10Х17Н13М2Т | круг | диам.100мм | 18.3 | 1шт. Ф99х300мм | дог.
99 | ЖС30-ВИ | круг | диам.65мм | 0.4 | 3 штуки коротыши | дог.
100 | ЭИ69 (45Х14Н14В2М) | круг | диам.110мм | 38 | 470мм | дог.
101 | ЭИ435 (ХН78Т) | круг | диам. 2,5мм | 43 |  | дог.
102 | ЭИ435 (ХН78Т) | круг | диам. 3мм | 6.25 | связка по 1000-2000мм | дог.
103 | ЭИ435 (ХН78Т) | круг | диам. 4мм | 6 | связка по 2300мм | дог.
104 | ЭИ435 (ХН78Т) | круг | диам. 14мм | 4.2 | 2шт. По 1500мм | дог.
105 | ЭИ435 (ХН78Т) | круг | диам. 15мм | 50.7 | 3шт. По 1200мм +1шт. 1700мм+ 1100-1250мм калибрР | дог.
106 | ЭИ435 (ХН78Т) | круг | диам. 16мм | 24.8 | 1160мм+5шт. Длинами 2200-2700мм | дог.
107 | ЭИ435 (ХН78Т) | круг | диам. 20мм | 66.66 | 16 шт.длинами по 1200-1300мм +2шт. 2600-2750мм | дог.
108 | ЭИ435 (ХН78Т) | круг | диам. 22мм | 9.1 | 2шт. По 1400мм | дог.
109 | ЭИ435 (ХН78Т) | круг | диам. 25мм | 51.9 | 2шт. По 1350мм + 1430-2015мм Р | дог.
110 | ЭИ435 (ХН78Т) | круг | диам. 30мм | 46.2 | 600мм+5шт. Длинами 1200-1750мм | дог.
111 | ЭИ435 (ХН78Т) | круг | диам. 35мм | 9 | 1140мм | дог.
112 | ЭИ435 (ХН78Т) | круг | диам. 38мм | 16.8 | Р | дог.
113 | ЭИ435 (ХН78Т) | круг | диам. 45мм | 19 | Р | дог.
114 | ЭИ435 (ХН78Т) | круг | диам. 50мм | 160.1 | 3шт. От 30см, ост.490-650м-11шт. , 55кг длинами 1600-1650мм-Р | дог.
115 | ЭИ435 (ХН78Т) | круг | диам. 60мм | 26.2 | 1090мм | дог.
116 | ЭИ435 (ХН78Т) | круг | диам. 90мм | 75.8 | 1шт. | дог.
117 | ЭИ435 (ХН78Т) | круг | диам. 120мм | 65 | 645мм | дог.
118 | ЭИ435 (ХН78Т) | круг | диам. 130мм | 69 | 600мм Р | дог.
119 | ЭИ435 (ХН78Т) | круг | диам. 180мм | 328.4 | 480мм пл.117805 Р +227кг -К | дог.
120 | ЭИ437А | круг | диам.19,5-20мм | 31.6 | длины 2440-2580мм , м/о( пл.Т-45460) | дог.
121 | ЭИ437А | круг | диам.44мм | 24.1 | 1шт. | дог.
122 | ЭИ437Б (ХН77ТЮР) | круг | диам.3мм | 13 | по 1900мм -Р | дог.
123 | ЭИ437Б (ХН77ТЮР) | круг | диам.10мм | 1.79 | 2шт. Длинами 960,1500мм | дог.
124 | ЭИ437Б (ХН77ТЮР) | круг | диам.12мм | 26.5 | длинами 1100-1750мм -Р | дог.
125 | ЭИ437Б-ВД (ХН77ТЮР-ВД) | круг | диам.14мм | 81 | длины 1280 ( 8шт.), 2000-2700мм (17шт.) | дог.
126 | ЭИ437Б-ВД (ХН77ТЮР-ВД) | круг | диам.20мм | 20.5 | 4 шт.2100мм | дог.
127 | ЭИ437Б-ВД (ХН77ТЮР-ВД) | круг | диам.22мм | 29 | 6шт.-больше 1 метра, 2 шт. по 600мм | дог.
128 | ЭИ437Б-ВД (ХН77ТЮР-ВД) | круг | диам.23мм | 31.8 | 17 шт. длинами 450-550мм | дог.
129 | ЭИ437Б-ВД (ХН77ТЮР-ВД) | круг | диам.24мм | 33.3 | 18 штук. Длинами 410-550мм | дог.
130 | ЭИ437Б-ВД (ХН77ТЮР-ВД) | круг | диам.24-25мм | 16.1 | длинами 310-320мм - 12шт. | дог.
131 | ЭИ437Б-ВД (ХН77ТЮР-ВД) | круг | диам.26мм | 11.73 | длины 540+540+600+660+300мм | дог.
132 | ЭИ437Б-ВД (ХН77ТЮР-ВД) | круг | диам.27мм | 6.16 | 1шт. 1340мм | дог.
133 | ЭИ437Б-ВД (ХН77ТЮР-ВД) | круг | диам.28мм | 55 | 4шт.по 500мм , 1 шт. - 410мм +5шт.дл.1300-2100мм + 1435мм Р | дог.
134 | ЭИ437Б-ВД (ХН77ТЮР-ВД) | круг | диам.29мм | 7 | 570мм-кривая + 640мм | дог.
135 | ЭИ437Б-ВД (ХН77ТЮР-ВД) | круг | диам.30мм | 54.69 | 4 шт.больше 2 метров +4шт. 520-540мм | дог.
136 | ЭИ437Б-ВД (ХН77ТЮР-ВД) | круг | диам.35мм | 25.5 | 2шт. 1400-1750мм | дог.
137 | ЭИ437Б-ВД (ХН77ТЮР-ВД) | круг | диам.39-40мм | 97.5 | 1850-2200 | дог.
138 | ЭИ437Б-ВД (ХН77ТЮР-ВД) | круг | диам.40мм | 4.1 | 1шт. -400мм | дог.
139 | ЭИ437Б-ВД (ХН77ТЮР-ВД) | круг | диам.43мм | 43.45 | 9 шт. по 400мм | дог.
140 | ЭИ437Б-ВД (ХН77ТЮР-ВД) | круг | диам.65мм | 14.78 | 520мм (пл.606810) | дог.
141 | ЭИ437Б (ХН77ТЮР) | круг | диам.180мм | 15 | 70мм | дог.
142 | ЭИ437БУ-ВД (ХН77ТЮРУВД) | квадрат | 21х35х500-600мм | 12.9 | 3шт. Длиной 500мм, 1 шт. длиной 600мм | дог.
143 | ЭИ437Б (ХН77ТЮР) | шестигранник | 17-26мм | 85.4 | длины ф26х1500-1760мм ф17х2270-2740мм пар | дог.
144 | ЭИ598 (ХН70МВТЮБ) | круг | диам.10мм | 237.85 | склад 31,2кг+К | дог.
145 | ЭИ598-ВД (ХН70МВТЮБ-ВД) | круг | диам.20мм | 388 | 54 круга длиной 2000-3300мм Р | дог.
146 | ЭИ598-ВД (ХН70МВТЮБ-ВД) | круг | диам.26мм | 27.5 | длинами от 420мм до 470мм- 10шт. +885мм - 4 кг Р | дог.
147 | ЭИ598-ВД (ХН70МВТЮБ-ВД) | круг | диам.30мм | 8.2 | 1370мм Р | дог.
148 | ЭИ598 (ХН70МВТЮБ) | круг | диам.50мм | 24.7 | брак с трещинами | дог.
149 | ЭИ612 (ХН35ВТ) | круг | диам.6мм | 685 | длины около 2 метров | дог.
150 | ЭИ652 (ХН70Ю) | круг | диам.23мм | 12 | 2шт.по 1750мм В | дог.
151 | ЭИ698ВД (ХН73МБТЮ-ВД) | круг | диам.14мм | 3.9 | длины 1345, 1440мм | дог.
152 | ЭИ698ВД (ХН73МБТЮ-ВД) | круг | диам.26-27мм | 30.6 | 9шт. Длины 500-900мм | дог.
153 | ЭИ698ВД (ХН73МБТЮ-ВД) | круг | диам.120мм | 122 | 1шт. 1330мм | дог.
154 | ЭИ698ВД (ХН73МБТЮ-ВД) | круг | диам.170мм | 188.5 | 990мм | дог.
155 | ЭИ698ВД (ХН73МБТЮ-ВД) | круг | диам.180мм | 85 | К | дог.
156 | ЭИ703 (ХН38ВТ) | круг | диам. 26мм | 31.4 |  | дог.
157 | ЭИ712 (12Х2НВФА) | круг | диам.36мм | 2234 |  | дог.
158 | ЭИ765 (ХН70ВМЮТ) | круг | диам.32мм | 20 | 6шт. По 500мм | дог.
159 | ЭИ827 (ХН75ВМЮ) | круг | диам.22мм | 303.6 | 37 шт. длинами 2000-3000мм Р | дог.
160 | ЭИ867-ВД (ХН62МВКЮ-ВД) | круг | диам.30мм | 22.8 |  | дог.
161 | ЭИ868 (ХН60ВТ) | круг | диам.3мм | 10 | длинами 1700мм | дог.
162 | ЭИ868 (ХН60ВТ) | круг | диам.20мм | 9.7 | 2шт. Длинами 1890, 1480мм | дог.
163 | ЭИ868 (ХН60ВТ) | круг | диам.28мм | 110.1 | 8 шт. | дог.
164 | ЭИ868 (ХН60ВТ) | круг | диам.30мм | 353 | 22 шт. (4 шт. по 0,5м) | дог.
165 | ЭИ868 (ХН60ВТ) | круг | диам.32мм | 13 | 1790мм | дог.
166 | ЭИ868 (ХН60ВТ) | круг | диам.36мм | 30 |  | дог.
167 | ЭИ868 (ХН60ВТ) | круг | диам.38мм | 6.2 | 570мм | дог.
168 | ЭИ868 (ХН60ВТ) | круг | диам.39мм | 6.7 | 620мм | дог.
169 | ЭИ868 (ХН60ВТ) | квадрат | диам.40мм | 30 | 2340мм | дог.
170 | ЭИ868 (ХН60ВТ) | круг | диам.45мм | 41.2 | 1970мм + 930мм | дог.
171 | ЭИ868 (ХН60ВТ) | круг | диам.50мм | 56.6 | 980мм, 2230мм. 317,8кг на перекате в ф36мм | дог.
172 | ЭИ868 (ХН60ВТ) | круг | диам.55мм | 101 | 350мм, 1840мм +2550мм | дог.
173 | ЭИ868 (ХН60ВТ) | круг | диам.60мм | 35.7 | 1315мм | дог.
174 | ЭИ868-ВД (ХН60ВТ-ВД) | круг | диам.65мм | 46.4 | 650мм + 910мм | дог.
175 | ЭИ868-ВД (ХН60ВТ-ВД) | круг | диам.70мм | 31.2 | 880мм | дог.
176 | ЭИ868-ВД (ХН60ВТ-ВД) | круг | диам.78мм | 36.2 | 870мм | дог.
177 | ЭИ868-ВД (ХН60ВТ-ВД) | круг | диам.100мм | 29 | 400мм | дог.
178 | ЭИ868-ВД (ХН60ВТ-ВД) | круг | диам.140мм | 125.8 | 440+445мм | дог.
179 | ЭИ868 (ХН60ВТ) | круг | диам.150мм | 146 | 900мм - К | дог.
180 | ЭИ868-ВД (ХН60ВТ-ВД) | круг | диам.210мм | 131 | 430мм | дог.
181 | ЭИ943 (06ХН28МДТ) | круг | диам.8мм | 36.43 |  | дог.
182 | ЭИ943 (AISI 904L) | круг | диам.12мм | 4.32 | 2м. | дог.
183 | ЭИ943 (06ХН28МДТ) | круг | диам.12мм | 11.7 | 2м. По 900мм+1шт.1640мм+3шт.1880мм+2шт.1950мм | дог.
184 | ЭИ943 (06ХН28МДТ) | круг | диам.16мм | 81.7 | длинами 2300-2650мм +10шт.:2260мм+2340мм+2470мм+2500мм+2560мм+2600мм+2600мм+2630мм+2670мм+2700мм | дог.
185 | ЭИ943 (06ХН28МДТ) | круг | диам.20мм | 22.6 | 2000мм+2120мм+2310мм+2650мм | дог.
186 | ЭИ943 (06ХН28МДТ) | круг | диам.30мм | 27 | 2шт. 2400+2450мм | дог.
187 | ЭИ943 (06ХН28МДТ) | круг | диам.36мм | 6 |  | дог.
188 | ЭИ943 (06ХН28МДТ) | круг | диам.40мм | 111.1 | 2580+2660+2730+3200мм. Еще 253кг на перекат в ф10мм и S14 | дог.
189 | ЭИ943 (06ХН28МДТ) | круг | диам.50мм | 6.9 | 450мм | дог.
190 | ЭИ943 (06ХН28МДТ) | круг | диам.70мм | 80.2 | 400мм,450мм,600мм+1300мм | дог.
191 | SS-254SMO (аналог ЭИ943 с Никелем 18,5%) | круг | диам.70мм | 74.66 | 2шт. 1160+1010мм | дог.
192 | ЭИ943 (06ХН28МДТ) | круг | диам.80мм | 60.25 | 1000мм +480мм | дог.
193 | ЭИ943 (06ХН28МДТ) | круг | диам.100мм | 380.75 | 180мм+2275мм+3245мм+100мм+140мм | дог.
194 | ЭИ943 (06ХН28МДТ) | круг | диам.110мм | 317 | 2060мм+2095мм | дог.
195 | ЭИ943 (06ХН28МДТ) | круг | диам.128мм | 254 | длина 2485мм | дог.
196 | ЭИ943 (06ХН28МДТ) | круг | диам.180-190мм | 615.5 | 2680мм | дог.
197 | ЭИ943 (06ХН28МДТ) | круг | диам.200мм | 13 | 207х48мм | дог.
198 | ЭИ943 (06ХН28МДТ) | круг-слиток | диам.320мм | 5020 | 7 слитков (А023, А021, А007, А018, А025, А022, А014) | дог.
199 | ЭИ943 (06ХН28МДТ) | шестигранник | 19мм | 16 | 610+990+2080+2360+2570мм | дог.
200 | AISI904L | шестигранник | 24мм | 33 | 1940+2100+2130+2150мм | дог.
201 | ЭИ943 (06ХН28МДТ) | шестигранник | 27мм | 11.3 | 2шт.1150+1190мм | дог.
202 | ЭИ943 (06ХН28МДТ) | шестигранник | 30мм | 23.04 | 700- 1990мм | дог.
203 | ЭИ943 (06ХН28МДТ) | шестигранник | 32мм | 45.6 | 1000+1050+1050+1150+1220+1270мм | дог.
204 | ЭИ943 (06ХН28МДТ) | шестигранник | 36мм | 81 | 1350мм +7шт. | дог.
205 | ЭИ943 (06ХН28МДТ) | шестигранник | 41мм | 107.6 | 900-1080мм | дог.
206 | ЭИ961-Ш | круг | диам.60мм | 64 | 2900мм - резерв | дог.
207 | ЭИ961-Ш | круг | диам.80мм | 95.8 | 2440мм - резерв | дог.
208 | ЭИ961-Ш | круг | диам.185мм | 111.5 | 550мм | дог.
209 | ЭИ962-Ш (11х11н2в2мф-ш) | круг | диам.60мм | 242 | 1580-1840мм Р | дог.
210 | ЭИ962-Ш (11х11н2в2мф-ш) | круг | диам.100мм | 380 | 840-1390мм Р | дог.
211 | ЭИ962-Ш (11х11н2в2мф-ш) | круг | диам.110мм | 62 | 800мм Р | дог.
212 | ЭК102ИД (ВЖ145, ХН33КВЮ-ИД) | круг | диам.80мм | 49.78 | 1050мм | дог.
213 | ЭК171-ИД (ВЖ159, ХН58МБЮ-ИД) | круг | диам.125-170мм | 873 | М ф125х1300 - 134кг, ф170х2080 и 170х1840 - 395+344кг | дог.
214 | ЭП33ВД (10Х11Н23Т3МР-ВД) | круг | диам.5мм | 96 | длины 1000-2500мм | дог.
215 | ЭП33ВД (10Х11Н23Т3МР-ВД) | круг | диам.40мм | 27.6 | 2шт. | дог.
216 | ЭП33ВД (10Х11Н23Т3МР-ВД) | круг | диам.70мм | 33.3 | 1090мм | дог.
217 | ЭП33ВД (10Х11Н23Т3МР-ВД) | круг | диам.80мм | 87.5 | 755, 753,610мм | дог.
218 | ЭП33ВД (10Х11Н23Т3МР-ВД) | круг | диам.110мм | 49.6 | 640мм | дог.
219 | ЭП310-Ш | круг | диам. 60мм | 35.4 | В | дог.
220 | ЭП410-Ш (08Х15Н5Д2Т-Ш) | круг | диам.230мм | 5319 | 13 шт. пока в диам.230мм. | дог.
221 | ЭП410-Ш (08Х15Н5Д2Т-Ш) | поковка | 70х180х1100мм | 1653.85 | 15 шт. - сутунки | дог.
222 | ЭП437 (ХН30ВМТ) | круг | диам.40мм | 31 |  | дог.
223 | ЭП479-Ш | круг | диам.64мм | 30 | 1260мм В | дог.
224 | ЭП479-Ш | круг | диам.83мм | 45 | 1120мм В | дог.
225 | ЭП648ВИ (ХН50МВТЮБ-ВИ) | круг | диам.14мм | 30.8 | 10шт.длинами 2500-2700мм-резерв | дог.
226 | ЭП648ВИ (ХН50МВТЮБ-ВИ) | круг | диам.23мм | 24.56 | 12 шт. | дог.
227 | ЭП648ВИ (ХН50МВТЮБ-ВИ) | круг | диам.24-25мм | 254.42 | 85шт | дог.
228 | ЭП648ВИ (ХН50МВТЮБ-ВИ) | круг | диам.27мм | 17.9 | 5шт. | дог.
229 | ЭП648ВИ (ХН50МВТЮБ-ВИ) | круг | диам.35мм | 15.2 | 920+1000мм | дог.
230 | ЭП648ВИ (ХН50МВТЮБ-ВИ) | круг | диам.50мм | 37.3 | 920+1400мм | дог.
231 | ЭП648ВИ (ХН50МВТЮБ-ВИ) | круг | диам.65мм | 36.6 | 1260мм | дог.
232 | ЭП648ВИ (ХН50МВТЮБ-ВИ) | круг | диам.90мм | 103.3 | 2шт. Длинами 1200 и 680мм | дог.
233 | ЭП648ВИ (ХН50МВТЮБ-ВИ) | круг | диам.105мм | 30.85 | 1шт. 400мм | дог.
234 | ЭП648ВИ (ХН50МВТЮБ-ВИ) | круг | диам.150мм | 540.2 | 505мм+380мм +1330+1190+260мм | дог.
235 | ЭП648ВИ (ХН50МВТЮБ-ВИ) | круг | диам.180мм | 207.7 | 180х67мм, 182х125мм +167кг -К | дог.
236 | ЭП678ВД (03Х11Н10М2Т-ВД, ВНС17) | круг | диам.70мм | 11.5 | 0,38м | дог.
237 | ЭП693ВД(ХН68ВМТЮК) | круг | диам. 14мм | 2 | 1530мм | дог.
238 | ЭП693ВД(ХН68ВМТЮК) | круг | диам. 20мм | 19.7 | 1700-3290мм | дог.
239 | ЭП693ВД(ХН68ВМТЮК) | круг | диам. 22мм | 13.2 | 3шт. 1020-1690мм Р | дог.
240 | ЭП693ВД(ХН68ВМТЮК) | круг | диам. 24мм | 5.1 | 1300м Р | дог.
241 | ЭП693ВД(ХН68ВМТЮК) | круг | диам.26мм | 27.5 | 4шт Р | дог.
242 | ЭП693ВД(ХН68ВМТЮК) | круг | диам.34мм | 14.2 | 1730мм Р | дог.
243 | ЭП693ВД(ХН68ВМТЮК) | круг | диам.120мм | 122.6 | Р | дог.
244 | ЭП693ВД(ХН68ВМТЮК) | круг | диам.130мм | 33.8 | длины 130мм, 25мм,32мм, 112мм | дог.
245 | ЭП693ВД(ХН68ВМТЮК) | круг | диам. 150мм | 175 | 1110мм + 39мм | дог.
246 | ЭП693ВД(ХН68ВМТЮК) | круг | диам. 160мм | 58.5 | ф164х55мм+73мм+ф162х81мм+71мм+18мм+32мм | дог.
247 | ЭП693ВД(ХН68ВМТЮК) | круг | диам. 190мм | 30.4 | 60мм,65мм | дог.
248 | ЭП693ВД(ХН68ВМТЮК) | круг | диам. 220мм | 46.6 | 130мм Р | дог.
249 | ЭП718ИД (ХН45ВМТЮБР-ИД) | круг | диам.16мм | 11 | 4шт. По 1700мм | дог.
250 | ЭП718ИД (ХН45ВМТЮБР-ИД) | круг | диам.17мм | 19.5 | 5шт. 1955мм - 2275мм | дог.
251 | ЭП718ИД (ХН45ВМТЮБР-ИД) | круг | диам.22мм | 7.6 | 2шт. Длинами 1080мм и 1260мм | дог.
252 | ЭП718ИД (ХН45ВМТЮБР-ИД) | круг | диам.28мм | 33.05 | 2180мм, 2650мм, 1310мм | дог.
253 | ЭП718ИД (ХН45ВМТЮБР-ИД) | круг | диам.30мм | 228 | длинами 320-360мм -112шт. -Р | дог.
254 | ЭП718ИД (ХН45ВМТЮБР-ИД) | круг | диам.36мм | 230.2 | длинами 320-360мм -76 шт.- Р | дог.
255 | ЭП718ИД (ХН45ВМТЮБР-ИД) | круг | диам.45мм | 21.5 | 1600мм | дог.
256 | ЭП718ИД (ХН45ВМТЮБР-ИД) | круг | диам.110мм | 15.7 | 180мм , м/о -Р | дог.
257 | ЭП718ИД (ХН45ВМТЮБР-ИД) | круг | диам.145мм | 38.55 | 270мм | дог.
258 | ЭП718ИД (ХН45ВМТЮБР-ИД) | круг | диам.150мм | 14.3 | 96мм | дог.
259 | ЭП718ИД (ХН45ВМТЮБР-ИД) | круг | диам.160мм | 55.3 | 330мм | дог.
260 | ЭП914-ИД (ХН65ВМБЮ-ИД) | круг | диам.26мм | 4.8 |  | дог.
261 | ЭП914-ИД (ХН65ВМБЮ-ИД) | круг | диам.46мм | 30 | В | дог.
262 | ЭП914-ИД (ХН65ВМБЮ-ИД) | круг | диам.25-100мм | 928 | Р | дог.
263 | ЭП915-ВД (ХН43БМТЮ-ВД) | круг | диам.15-80мм | 693.8 | в ф80мм 4шт.длины 1510,1550, 1730, 1780мм, остальные 413,6кг в ф15,20,25,60,65мм | дог.
264 | Хастеллой С-276 | труба | 273х9мм | 187 | длина 2,74м | дог.
265 | У16 (ЭИ336) | круг | диам. 45мм | 772.1 |  | дог.
266 | У16 (ЭИ336) | круг | диам. 48мм | 38 | 1шт. | дог.
267 | У16 (ЭИ336) | круг | диам. 70мм | 2794.6 |  | дог.
268 | 25Х1М1Ф | круг | диам.190мм | 464 | 2080мм | дог.
269 | Железо АРМКО | квадрат | 140х200мм | 340 | длина 500-950мм - 2шт. | дог.
270 | ст.10895 | круг | диам. 20мм | 1.5 | 1шт. | дог.
271 | МНМЦ 60-20-20 припой | круг | диам. 25мм | 35 | длина около метра- М | дог.
№ | Марка | Тип | Описание | Вес | Изменения | Цена
272 | кран-балка подвесная | оборудование | 2 -тн | пролет 5,8м |  | дог.
273 | Погрузчик балканкар, 1.5тн. | оборудование |  | 1 |  | дог.
274 | ковш для литья | оборудование | 500кг | 1 |  | дог.
275 | порошки с никелем 14-18% (ЭП698) | порошок | неликвид | 150 |  | дог.
276 | Шихта ЭИ437Б |  | обрези кругов | 34.6 |  | дог.
277 | Шихта ЭИ943 |  | обрези кругов | 1064.9 |  | дог.
278 | Шихта ЭИ703 |  | Торцы кругов | 100 |  | дог.
279 | Шихта ЭИ698ВД |  | обрези кругов | 5 |  | дог.
280 | Шихта ЭП648ВИ |  | обрези кругов, листов | 102 |  | дог.
281 | Шихта ЭП693ВД |  | обрези кругов | 12 |  | дог.
282 | Шихта ЭП718ИД |  | обрези кругов | 21.48 | +ф60х40мм - 0,95кг и ф60х130мм - 3,05кг- с трещинами | дог.
283 | Медь |  |  | 7.5 |  | дог.
284 | БСК (барие-стронциевый карбонат) | порошок |  | 4000 |  | дог.