## КП
|  | ООО «ПКФ 443080, РФ, г.Самара, Четвертый проезд, д.57, к.18 | ВолгаТрейдМеталл»
443086, г.Самара, ул.Ерошевского, д.84, кв.65
тел.8-846-200-83-30, 89272027350, 89874316264, 89272601029
www.vtms163.com
|  | Телеграмм-канал для заявок: |  | https://t.me/vtm_samara_bot
|  | Телеграмм-канал для металлургических новостей: |  | https://t.me/+SbuagqEa7xFiMmIy
ООО "ПКФ ВТМ" на протяжении 20 лет является надежным поставщиком нержавеющего, жаропрочного и прецизионного металлопроката.
У нас на складе постоянно имеется большой ассортимент никелесодержащего металлопроката. Мы изготавливаем сортовой прокат,
выплавленный в открытой печке, шлаковой и вакуумной.
Срок изготовления сортового проката от 1 месяца до 3 в зависимости от сложности марки сплава и загруженности производства.
ПЕРЕЧЕНЬ МЕТАЛЛОПРОКАТА ИЗ НАЛИЧИЯ
НИХРОМ И ЕГО ЗАМЕНИТЕЛИ
№ | Марка | Тип | Описание | Вес | кол-во мест, типоразмеры, склад | Цена
1 | Х20Н80 | проволока | диам. 0,63 мм | 3.6 |  | дог.
2 | Х20Н80 | проволока | диам. 0,80 мм | 0.22 | 1шт. | дог.
3 | Х15Н60 | проволока | диам. 0,20 мм | 29.5 | чистый вес | дог.
4 | Х15Н60 | проволока | диам. 0,27 мм | 18 |  | дог.
5 | Х15Н60 | проволока | диам. 0,60 мм | 2.25 |  | дог.
6 | Х23Ю5Т | проволока | диам. 0,30 мм | 45.5 |  | дог.
7 | Х27Ю5Т | проволока | диам. 5,0 мм | 116.7 | 4 бухты Р | дог.
8 | Х27Ю5Т | проволока | диам. 5,5 мм | 56.2 | 2 бухты Р | дог.
9 | Х23Ю5Т | проволока | диам. 6,30 мм | 554.2 | 44,2кг- светлая, остальная темная | дог.
10 | Х23Ю5Т | проволока | диам. 8,0 мм | 28.1 | 1бухта Р | дог.
11 | Х23Ю5Т | проволока | диам. 9,0 мм | 45.3 | 1бухта | дог.
12 | Х27Ю5Т | проволока | диам. 9,0 мм | 28.8 | 1 бухта Р | дог.
13 | Х23Ю5Т | проволока | диам. 10,0 мм | 209.24 | 1м. Склад +163,1кг-6 бухт Р | дог.
14 | Х27Ю5Т | проволока | диам. 10,0 мм | 28.4 | 1 бухта Р | дог.
15 | Х23Ю5Т | проволока | диам. 11,0 мм | 225 |  | дог.
16 | Х27Ю5Т | проволока | диам. 11,0 мм | 184.3 | 6 бухт Р | дог.
17 | Монель | проволока | диам. 0,5мм | 7.1 |  | дог.
18 | Монель | проволока | диам. 1,2мм | 1.7 |  | дог.
СВАРОЧНАЯ И НЕРЖАВЕЮЩАЯ ПРОВОЛОКА
№ | Марка | Тип | Описание | Вес | кол-во мест, типоразмеры, склад | Цена
19 | СВ08Г2С св. бухты СивМЗ | проволока | диам. 0,8 мм | 1058 |  | дог.
20 | СВ08Г2С св. бухта СивМЗ | проволока | диам. 1,0 мм | 568.6 |  | дог.
21 | 12Х18Н10Т-Х | проволока | диам. 0,2 мм | 49 | чистый вес, на эбонитовых кассетах гост 18143-72 | дог.
22 | 12Х18Н10Т-Т | проволока | диам. 1,2 мм | 19.5 | гост 18143-72 | дог.
23 | 17Х18Н9 | проволока | диам. 0,25 мм | 38.4 | гост 18143-72 | дог.
24 | AISI310S (аналог 20Х23Н18) | проволока | диам. 3,0мм | 289.3 | 3 бухты | дог.
25 | AISI310S (аналог 20Х23Н18) | проволока | диам. 4,0мм | 314.3 | 4 бухты | дог.
26 | 317SS (СВ-03Х19Н13М3) | проволока | диам. 1,2мм | 6.1 | кассета | дог.
27 | СВ-01Х23Н28М3Д3Т (СВ-ЭИ943) | проволока | диам. 1,6мм | 18 | 1кассета | дог.
28 | Св-05Х20Н9ФБС ( ЭИ649) | проволока | диам. 0,8 мм | 15.3 |  | дог.
29 | Св-05Х20Н9ФБС ( ЭИ649) | проволока | диам. 2,0 мм | 52 | 2 бухты 19кг+33кг | дог.
30 | Св-05Х19Н11М4Ф | проволока | диам. 1,0 мм | 80.6 |  | дог.
31 | Св-06Х19Н9Т | проволока | диам. 1,6мм | 114 | 2бухты Р | дог.
32 | Св-08Н50 | проволока | диам. 1,0 -1,2мм | 600 | на кассетах по 15кг - резерв | дог.
33 | Св-08Н50 | проволока | диам. 1,55мм | 950 | в бухтах 8-10кг -СМ | дог.
34 | Св-10НМА | проволока | диам. 4,0 мм | 629 | с резерва | дог.
35 | ХН70Ю | проволока | диам.10мм | 1000 | бухты -И | дог.
36 | ХН77ТЮР (ЭИ437Б) | проволока | диам. 7,0 мм | 10.5 | 1 бухта | дог.
37 | ХН77ТЮР (ЭИ437Б) | проволока | диам. 8,0 мм | 15 | 1 бухта | дог.
38 | ЭП648-ВИ | проволока | диам.1,2мм | 37.2 | 2 кассеты по 15 кг и 1 бухта 7,2кг-Ч | дог.
39 | ЭП648-ВИ | проволока | диам.1,6мм | 31.2 | 2 катушки-Р | дог.
40 | ЭП367 (06Х15Н60М15) | проволока | диам.1,0мм | 34.8 | 2 кассеты-Ч | дог.
41 | ЭП367 (06Х15Н60М15) | проволока | диам.1,2мм | 93.6 | кассеты + 1 бухта 3,6кг -Ч | дог.
42 | ЭП367 (06Х15Н60М15) | проволока | диам.1,6мм | 83 | бухты -Ч | дог.
43 | ЭИ435 (ХН78Т) | проволока | диам.1,6мм | 6.4 | бухта -Ч | дог.
44 | ЭИ602 (ХН75МБТЮ) | проволока | диам.1,0мм | 39.5 | 2 бухты-Р | дог.
45 | ЭИ602 (ХН75МБТЮ) | проволока | диам.1,2мм | 178.3 | кассеты -Ч+9 бухт -Р | дог.
46 | ИНКОНЕЛЬ 625 | проволока | диам.1,6мм | 90 | кассеты -Ч | дог.
ЖАРОПРОЧНЫЕ СПЛАВЫ
№ | Марка | Тип | Описание | Вес | кол-во мест, типоразмеры, склад | Цена
47 | ЭИ417 (20Х23Н18) | лист | 16,0х900х1500мм | 508 | 3шт. -Р | дог.
48 | ЭИ435 (ХН78Т) | лист | 0,8х700х1400мм | 28 | 4шт.( П412008-3шт., П427304-1шт.) | дог.
49 | ЭИ435 (ХН78Т) | лист | 1,2х680-720х1420-1610мм | 30.65 | 3шт.( П60535-1,2х715х1430мм,1,2х710х1420мм,1,2х680х1410мм) | дог.
50 | ЭИ437Б (ХН77ТЮР) | лист | 0,8х700х1400мм | 6.4 | Р | дог.
51 | ЭИ437Б (ХН77ТЮР) | лист | 1,0х700х1400мм | 33 | 4шт. Р | дог.
52 | ЭИ437Б (ХН77ТЮР) | лист | 1,5х700х1400мм | 223.5 | 20шт. Р | дог.
53 | ЭИ437Б (ХН77ТЮР) | лист | 2,5х710х1415мм | 21 | с одной стороны длина 1415мм. С другой 1425мм. Средняя длина 1420мм | дог.
54 | ЭИ437Б (ХН77ТЮР) | лист | 3х470х1200мм | 14.3 | Р | дог.
55 | ЭИ602 (ХН75МБТЮ) | лента | 0,6х400мм | 90.3 | по 1 бухте -Р+В | дог.
56 | ЭИ602 (ХН75МБТЮ) | лист | 1,5х900х1000мм | 11.2 | 1шт. | дог.
57 | ЭИ602 (ХН75МБТЮ) | лист | 2,0х1000х1130мм | 19.3 | 1шт. | дог.
58 | ЭИ652 (ХН70Ю) | лента | 0,05х200мм | 30 | бухта-В | дог.
59 | ЭИ652-Ш (ХН70Ю-Ш) | лист | 1,0х710х1210мм | 7 | 1шт. | дог.
60 | ЭИ652-Ш (ХН70Ю-Ш) | лист | 1,2х520-680х1225-1410мм | 22.9 | 3шт. 520х1410, 680х1225, 670х1300 | дог.
61 | ЭИ652 (ХН70Ю) | лист | 9,0х280х470-560мм | 137.4 | 14шт. Р | дог.
62 | ЭИ652 (ХН70Ю) | плита | 52х220х500-740мм | 288.5 | 5шт.(45,7кг. 46, …) +136,3кг пар (пополам) | дог.
63 | ЭИ696-М (ЭП33, 10Х12Н22Т3МР) | лист | 0,9х700х750мм | 3.7 |  | дог.
64 | ЭИ696 (10Х11Н20Т3Р) | лента | 0,5х400мм | 17.5 | 1 бухта-В | дог.
65 | ЭИ696А-ВД (10х11н20т2р-ВД) | лист | 0,8х700х1420мм | 223.8 |  | дог.
66 | ЭИ696А (10х11н20т2р) | лист | 1,0х710-720х1370-1430мм | 31.6 | 4шт (710х1370мм-1шт., 720х1430мм-3шт.) | дог.
67 | ЭИ696А (10х11н20т2р) | лист | 1,5х715х1344мм | 10.7 | Р18583 +24кг - 2шт.-Р | дог.
68 | ЭИ696А-ВД (10х11н20т2р-ВД) | лист | 3х700х1200мм | 59.5 | 3шт. -Р | дог.
69 | ЭИ835-Ш (12Х25Н16Г7АР-Ш) | лист | 1,0х710х1420мм | 48.2 | 6шт. | дог.
70 | ЭИ868 (ХН60ВТ) | лист | 1,0х570х1040мм | 5.5 |  | дог.
71 | ЭИ868 (ХН60ВТ) | лист | 1,5х440-700х1200-1430мм | 19.5 | 1.5х440х1430мм,1,5х700х1200мм-Р | дог.
72 | ЭИ868 (ХН60ВТ) | лист | 4,5х230х1030мм | 10 |  | дог.
73 | ЭИ943 (06ХН28МДТ) | лист | 18мм | 55.2 | 320х480мм - 23,7кг и трапеция 300х460х300х560мм-31,5кг | дог.
74 | AISI904L | лист | 6,0х700-1000х760-1500мм | 98 |  | дог.
75 | ЭК61-ИД (ХН58МБЮД-ИД) | лист | 12х730х1200мм | 173 | 2шт. Плавка РД30280, ТУ 14-1-4064-86/19903-74 | дог.
76 | ЭП126ВД (ХН28ВМАБ-ВД) ВЖ100 | лента | 0,6х400мм | 23 | бухта В | дог.
77 | ЭП126ВД (ХН28ВМАБ-ВД) ВЖ100 | лист | 0,8-1-1,5-2мм | 178.7 | Р | дог.
78 | ЭП126ВД (ХН28ВМАБ-ВД) ВЖ100 | лист | 1,0х630х1050мм | 5.4 |  | дог.
79 | ЭП126ВД (ХН28ВМАБ-ВД) ВЖ100 | лист | 5,0х1000х1060-2200мм | 314.8 | 4шт склад+В | дог.
80 | ЭП648ВИ (ХН50МВТЮБ-ВИ) | лист | 1,0х430х1560мм | 5.4 | Р | дог.
81 | ЭП648ВИ (ХН50МВТЮБ-ВИ) | лист | 1,2х390х930мм | 3.7 | Р | дог.
82 | ЭП648ВИ (ХН50МВТЮБ-ВИ) | лист | 3,9-4,0х455-800х670-1060мм | 205.6 | (455х670+665х715+670х715-3шт.+665х690+690х940+710х1060+730х1060+740х940+800х1005мм) -Р | дог.
83 | ЭП648ВИ (ХН50МВТЮБ-ВИ) | лист | 50-56х185-250х1045-1055мм | 558.4 | 5штук - кованые, обточ. На перекат в листы. 56х250х1045мм, 56х243х1045мм, 50х243х1045мм, 50х243х1050мм, 50х223х1055мм | дог.
84 | ЭП693ВД (ХН68ВМТЮК-ВД) | лента | 0,3х400мм | 188.9 | 51 и 69кг -В | дог.
85 | ЭП693ВД (ХН68ВМТЮК-ВД) | лист | 0,8х700х1140-1500мм | 26.9 | 4шт. Р | дог.
86 | ЭП693ВД (ХН68ВМТЮК-ВД) | лист | 1,0х720х1440-1530-1800мм | 199.7 | 9,4кг+ 190,3кг Р | дог.
87 | ЭП693ВД (ХН68ВМТЮК-ВД) | лист | 1,2х400-715х1270-1567мм | 311.56 | 6шт.Р +ост.В | дог.
88 | ЭП693ВД (ХН68ВМТЮК-ВД) | лист | 1,3х400-715х1500-1858мм | 60.4 | В | дог.
89 | ЭП693ВД (ХН68ВМТЮК-ВД) | лист | 1,8х750х1400мм | 50.6 | 50,6кг -3шт. Р | дог.
90 | ЭП693ВД (ХН68ВМТЮК-ВД) | лист | 2,5х560х720мм | 9 | Р | дог.
91 | ЭП693ВД (ХН68ВМТЮК-ВД) | лист | 3,0х440х980мм | 11 | Р | дог.
92 | ЭП693ВД (ХН68ВМТЮК-ВД) | лист | 8х630х710мм | 30 | Р | дог.
93 | ЭП718ИД (ХН45ВМТЮБР-ИД) | лист | 0,8х700х1400мм | 6.9 | 1шт. МД65024 | дог.
94 | ЭП718ИД (ХН45ВМТЮБР-ИД) | лист | 2х700х1400-1600мм | 52.1 | (700х1400, 700х1500, 700х1600 - РД21270, П22326.0) | дог.
95 | ЭП718ИД (ХН45ВМТЮБР-ИД) | лист | 2,2х700х1400мм | 34.7 | ( 2шт. 28В1190, 1 их них с вырезом 240х420мм) | дог.
96 | ЭП718ИД (ХН45ВМТЮБР-ИД) | лист | 2,5х250х1030мм | 10 | Р | дог.
97 | ЭП718ИД (ХН45ВМТЮБР-ИД) | лист | 3,0х420х900мм | 9.3 | Р | дог.
98 | ЭП718ИД (ХН45ВМТЮБР-ИД) | лист | 4,0х500х980мм | 130 | пл.РД31121, партия 12449.0 - 8 шт. | дог.
99 | ЭП718ИД (ХН45ВМТЮБР-ИД) | лист | 4,5х510х710мм | 13.7 | Р | дог.
100 | ЭП708-ВД ( ХН62ВМЮТ-ВД) | лист | 1,2х800х2000мм | 16 | 1шт. | дог.
101 | ЭП828-ИЛ (Х25Н45В30-ИЛ, ВХ-6) | лист | 1,0х600-700х1420-1430мм | 86.62 | 9шт.700х1430мм, 700х1420мм, 600х1420мм, 700х1420мм, 710х1420мм, 720х1430мм, 710х1420мм, 620х1420мм, 720х1430мм (пл. ЭЛ-809, ТУ 14-130-23-72) | дог.
102 | ЭП914-ВИ (хн65вмбю-ви) вж131 | лист | 0,8х1030х1740-2100мм | 27 | 2шт. Р | дог.
103 | ЭП914-ВИ (хн65вмбю-ви) вж131 | лист | 1,0х700-1030х1300-2100мм | 344.8 | Р | дог.
104 | ЭП914-ВИ (хн65вмбю-ви) вж131 | лист | 1,2х700х1300-1400мм | 359 | Р | дог.
105 | ЭП914-ВИ (хн65вмбю-ви) вж131 | лист | 1,5х700х1400мм | 12.7 | Р | дог.
106 | ЭП915-ВД (ХН43БМТЮ-ВД) | лист | 2,0х1000х1430мм | 23 | Р | дог.
107 | 10Х17Н13М2Т | круг | диам.100мм | 18.3 | 1шт. Ф99х300мм | дог.
108 | 10Х17Н13М2Т | шестигранник | 24мм | 4.3 | 1шт. | дог.
109 | 12Х18Н10Т | круг | диам.22мм | 10.5 | 2 шт.по 1750мм | дог.
110 | 17Х18Н9 | круг | диам.100мм | 138 | 2200мм - В | дог.
111 | AISI316L (аналог 03Х17Н14М3) | круг | диам.140мм | 1287 | длины 3200мм - 3шт. 1000кг резерв | дог.
112 | AISI316L (аналог 03Х17Н14М3) | круг | диам.180мм | 684 | длина 3200мм - 1шт.- готовность апрель 2025г. | дог.
113 | AISI316L (аналог 03Х17Н14М3) | круг | диам.200мм | 842 | длина 3200мм - 1шт.- готовность апрель 2025г. | дог.
114 | AISI316L (аналог 03Х17Н14М3) | круг | диам.230мм | 1106 | длина 3200мм - 1шт.- готовность апрель 2025г. | дог.
115 | ЖС30-ВИ | круг | диам.65мм | 0.4 | 3 штуки коротыши-блины | дог.
116 | ЭИ435 (ХН78Т) (ГОСТ 14955-77,ТУ 14-1-3957-85) | круг | диам. 2,5мм | 43 |  | дог.
117 | ЭИ435 (ХН78Т) (ГОСТ 14955-77,ТУ 14-1-3957-85) | круг | диам. 3мм | 6.25 | связка по 1000-2000мм | дог.
118 | ЭИ435 (ХН78Т) (ГОСТ 14955-77,ТУ 14-1-3957-85) | круг | диам. 4мм | 6 | связка по 2300мм | дог.
119 | ЭИ435 (ХН78Т) (ГОСТ 14955-77,ТУ 14-1-3957-85) | круг | диам. 6мм | 155.7 | калибр, 250шт. длинами по 2600мм-Р | дог.
120 | ЭИ435 (ХН78Т) | круг | диам. 14мм | 2.1 | 1шт. 1500мм | дог.
121 | ЭИ435 (ХН78Т) | круг | диам. 15мм | 50.7 | 3шт. По 1200мм +1шт. 1700мм+ 1100-1250мм калибрР | дог.
122 | ЭИ435 (ХН78Т) | круг | диам. 16мм | 34.6 | 1160мм+5шт. Длинами 2200-2700мм+3 шт. 1000-1100мм | дог.
123 | ЭИ435 (ХН78Т) | круг | диам. 20мм | 18.8 | 6шт. По 1200мм | дог.
124 | ЭИ435 (ХН78Т) | круг | диам. 25мм | 53.6 | 2шт. По 1350мм + 1430-2000мм -6шт.-Р+580мм-Р | дог.
125 | ЭИ435 (ХН78Т) | круг | диам. 30мм | 16.55 | 2шт. Длинами 1200-1520мм | дог.
126 | ЭИ435 (ХН78Т) | круг | диам. 38мм | 16.8 | 1800мм - Р | дог.
127 | ЭИ435 (ХН78Т) | круг | диам. 40мм | 13.2 | 590мм+750мм -Р | дог.
128 | ЭИ435 (ХН78Т) | круг | диам. 50мм | 95.4 | длины 490-650м-11шт. | дог.
129 | ЭИ435 (ХН78Т) | круг | диам. 60мм | 11 | 460мм | дог.
130 | ЭИ435 (ХН78Т) | круг | диам. 90мм | 22.8 | 1шт. 430мм | дог.
131 | ЭИ435 (ХН78Т) | круг | диам. 120мм | 65 | 645мм | дог.
132 | ЭИ435 (ХН78Т) | круг | диам. 130мм | 69 | 600мм Р | дог.
133 | ЭИ437А (ХН77ТЮ) | круг | диам.19,5-20мм | 31.6 | длины 2440-2580мм , м/о( пл.Т-45460) | дог.
134 | ЭИ437А (ХН77ТЮ) | круг | диам.44мм | 24.1 | 1шт. | дог.
135 | ЭИ437Б (ХН77ТЮР) | круг | диам.3мм | 13 | по 1900мм -Р | дог.
136 | ЭИ437Б (ХН77ТЮР) | круг | диам.10-11мм | 3.86 | 4шт. 800-1100мм | дог.
137 | ЭИ437Б (ХН77ТЮР) | круг | диам.12мм | 21.7 | длинами 1000-1750мм - 16 шт. -Р | дог.
138 | ЭИ437Б (ХН77ТЮР) | круг | диам.14мм | 9.3 | 760-1000мм - 8 штук | дог.
139 | ЭИ437Б (ХН77ТЮР) | круг | диам.15мм | 31.3 | 750-1000мм | дог.
140 | ЭИ437Б (ХН77ТЮР) | круг | диам.16мм | 7 | 4шт. Длинами 815, 890мм,940, 1280мм-кривая | дог.
141 | ЭИ437Б (ХН77ТЮР) | круг | диам.18мм | 20.9 | 7шт. длинами 1050-1850мм (усл.792) | дог.
142 | ЭИ437Б (ХН77ТЮР) | круг | диам.20мм | 56.2 | длинами от 650мм и выше | дог.
143 | ЭИ437Б-ВД (ХН77ТЮР-ВД) | круг | диам.21мм | 36.2 | длинами 700-2350мм | дог.
144 | ЭИ437Б (ХН77ТЮР) | круг | диам.22мм | 460 | длинами 1800-2800мм -Ч | дог.
145 | ЭИ437Б-ВД (ХН77ТЮР-ВД) | круг | диам.24мм | 18.9 | 10 штук. Длинами 410-550мм | дог.
146 | ЭИ437Б (ХН77ТЮР) | круг | диам.24-25мм | 1.4 | длинами 310-320мм - 1шт. | дог.
147 | ЭИ437Б (ХН77ТЮР) | круг | диам.26мм | 78.03 | длины 540+540+600+660+300+1060мм - крив.+ 1400мм - 6шт по 1400мм. +1400+1430мм+ 3шт. 990-995-1010мм-м/о-Р | дог.
148 | ЭИ437Б (ХН77ТЮР) | круг | диам.28мм | 25.9 | 1 шт. - 410мм +2 шт длинами 2150+2400мм | дог.
149 | ЭИ437Б (ХН77ТЮР) | круг | диам.30мм | 10.2 | 1740мм | дог.
150 | ЭИ437Б (ХН77ТЮР) | круг | диам.32мм | 4 | 610мм | дог.
151 | ЭИ437Б (ХН77ТЮР) | круг | диам.35мм | 23.1 | 1750мм + 1140мм ( в цеху прокатки) | дог.
152 | ЭИ437Б-ВД (ХН77ТЮР-ВД) | круг | диам.36мм | 31 | длинами 1600-2200мм (пл.03764) | дог.
153 | ЭИ437Б-ВД (ХН77ТЮР-ВД) | круг | диам.40мм | 37.26 | длины 1890,1900мм | дог.
154 | ЭИ437Б (ХН77ТЮР) | круг | диам.65мм | 14.78 | 520мм (пл.606810) | дог.
155 | ЭИ437Б (ХН77ТЮР) | круг | диам.80мм | 410 | О | дог.
156 | ЭИ437Б (ХН77ТЮР) | круг | диам.120мм | 124.8 | 2 шт. по 650мм -О | дог.
157 | ЭИ437Б (ХН77ТЮР) | круг | диам.180мм | 15 | 70мм | дог.
158 | ЭИ437Б (ХН77ТЮР) | шестигранник | 17-26мм | 61.9 | длины ф26х600-1650мм ф17х2270-2740мм Р | дог.
159 | ЭИ598 (ХН70МВТЮБ) | круг | диам.10мм | 31.2 | 18шт.по 2000-2100мм | дог.
160 | ЭИ598-ВД (ХН70МВТЮБ-ВД) | круг | диам.20мм | 388 | 54 круга длиной 2000-3300мм Р | дог.
161 | ЭИ598-ВД (ХН70МВТЮБ-ВД) | круг | диам.25мм | 5.2 | 1200мм, м/о -Р | дог.
162 | ЭИ598-ВД (ХН70МВТЮБ-ВД) | круг | диам.26мм | 41.3 | длинами от 420мм до 470мм- 10шт. +длинами 630-885-1070-1360мм-Р | дог.
163 | ЭИ598-ВД (ХН70МВТЮБ-ВД) | круг | диам.30мм | 8.2 | Р | дог.
164 | ЭИ598-ВД (ХН70МВТЮБ-ВД) | круг | диам.32мм | 13 | 630+1320мм -Р | дог.
165 | ЭИ612 (ХН35ВТ) | круг | диам.6мм | 685 | длины около 2 метров | дог.
166 | ЭИ696 (10Х11Н20Т3Р) | шестигранник | 10мм | 228 | длинами 1130-2500мм-Р | дог.
167 | ЭИ696А (10х11н20т2р) | круг | диам.190мм | 437 | 1930мм -В | дог.
168 | ЭИ698ВД (ХН73МБТЮ-ВД) | круг | диам.12мм | 29.7 | длинами 800-900мм | дог.
169 | ЭИ698ВД (ХН73МБТЮ-ВД) | круг | диам.14мм | 17.8 | длинами 900-1000мм | дог.
170 | ЭИ698ВД (ХН73МБТЮ-ВД) | круг | диам.16-17мм | 13.7 | длинами 900-1000мм | дог.
171 | ЭИ698ВД (ХН73МБТЮ-ВД) | круг | диам.18-19мм | 32 | 7кг по 420-570мм +20,8кг длинами 800-1000мм+1000+1000мм | дог.
172 | ЭИ698ВД (ХН73МБТЮ-ВД) | круг | диам.20мм | 1 | 420мм-1шт. | дог.
173 | ЭИ698ВД (ХН73МБТЮ-ВД) | круг | диам.21-22мм | 4.1 | 3шт. По 435-435-480мм | дог.
174 | ЭИ698ВД (ХН73МБТЮ-ВД) | круг | диам.24мм | 12 | 4шт. 1000-1100мм | дог.
175 | ЭИ698ВД (ХН73МБТЮ-ВД) | круг | диам.26-27мм | 22.7 | 8шт. Длины 500-900мм | дог.
176 | ЭИ698ВД (ХН73МБТЮ-ВД) | круг | диам.28мм | 21.5 | 4шт.920-990-990-1050мм -О | дог.
177 | ЭИ698ВД (ХН73МБТЮ-ВД) | круг | диам.170мм | 188.5 | 990мм | дог.
178 | ЭИ703 (ХН38ВТ) | круг | диам. 26мм | 31.4 | 3шт. Длинами 2300мм | дог.
179 | ЭИ703 (ХН38ВТ) | круг | диам. 170мм | 409 | длина 2095мм - Ч | дог.
180 | ЭИ765 (ХН70ВМЮТ) | круг | диам.32мм | 16.2 | 4шт. По 500мм | дог.
181 | ЭИ827 (ХН75ВМЮ) | круг | диам.22мм | 303.6 | 37 шт. длинами 2000-3000мм Р | дог.
182 | ЭИ867-ВД (ХН62МВКЮ-ВД) | круг | диам.30мм | 22.8 | по 550мм | дог.
183 | ЭИ868 (ХН60ВТ) | круг | диам.3мм | 5 | длинами 1700мм | дог.
184 | ЭИ868 (ХН60ВТ) | круг | диам.10мм | 44.7 | прутки длинами 1650-1880мм | дог.
185 | ЭИ868 (ХН60ВТ) | круг | диам.13мм | 16 | длинами 800-1000мм - 11,6кг, 7 шт. по 450-650мм | дог.
186 | ЭИ868 (ХН60ВТ) | круг | диам.14мм | 10.54 | 7 шт. по 400-700мм+ длинами 750мм - 5шт.Р | дог.
187 | ЭИ868 (ХН60ВТ) | круг | диам.16мм | 3.8 | 2шт. По 1000мм -Р | дог.
188 | ЭИ868 (ХН60ВТ) | круг | диам.20мм | 20 | по 360мм | дог.
189 | ЭИ868 (ХН60ВТ) | круг | диам.25мм | 4.3 | 920мм -Р | дог.
190 | ЭИ868 (ХН60ВТ) | круг | диам.26-27мм | 31.7 | по 410-420мм (факт.ф26.8мм) | дог.
191 | ЭИ868 (ХН60ВТ) | круг | диам.28мм | 99.1 | 8 шт. | дог.
192 | ЭИ868 (ХН60ВТ) | круг | диам.30мм | 254.15 | 16 шт. (4 шт. по 0,5м) -с АТП | дог.
193 | ЭИ868 (ХН60ВТ) | круг | диам.32мм | 13 | 1790мм | дог.
194 | ЭИ868 (ХН60ВТ) | круг | диам.35мм | 19.9 | 2420мм -О | дог.
195 | ЭИ868 (ХН60ВТ) | круг | диам.36мм | 150 | О | дог.
196 | ЭИ868 (ХН60ВТ) | квадрат | диам.40мм | 30 | 2340мм | дог.
197 | ЭИ868 (ХН60ВТ) | круг | диам.50мм | 16.4 | 980мм | дог.
198 | ЭИ868 (ХН60ВТ) | круг | диам.60-63мм | 38.8 | 2шт.эллипсы 60-63мм длины 620-700мм -обточ. | дог.
199 | ЭИ868-ВД (ХН60ВТ-ВД) | круг | диам.65-67мм | 28.2 | 910мм | дог.
200 | ЭИ868-ВД (ХН60ВТ-ВД) | круг | диам.70мм | 31.2 | 880мм | дог.
201 | ЭИ868 (ХН60ВТ) | круг | диам.85мм | 15.3 | 280мм | дог.
202 | ЭИ868 (ХН60ВТ) | круг | диам.105-107мм | 20.3 | ф107х250мм | дог.
203 | ЭИ868 (ХН60ВТ) | круг | диам.115мм | 49.3 | 547мм -мо-С | дог.
204 | ЭИ868 (ХН60ВТ) | круг | диам.140мм | 63.1 | 445мм | дог.
205 | ЭИ868 (ХН60ВТ) | круг | диам.160мм | 55 | 310мм , м/о -ИТ | дог.
206 | ЭИ943 (06ХН28МДТ) | круг | диам.8мм | 8.08 | 13 штук по 1400-1500мм | дог.
207 | ЭИ943 (06ХН28МДТ) | круг | диам.10мм | 80.8 | по 2900мм+3шт. По метру | дог.
208 | AISI904L | круг | диам.10мм | 1.2 | 3шт. Длинами 450+600+600мм | дог.
209 | ЭИ943 (06ХН28МДТ) | круг | диам.12мм | 86.9 |  | дог.
210 | ЭИ943 (06ХН28МДТ) | круг | диам.16мм | 205.4 |  | дог.
211 | AISI904L | круг | диам.16мм | 121.8 | длинами до 3000мм | дог.
212 | ЭИ943 (06ХН28МДТ) | круг | диам.20мм | 29.8 | 1шт. 400мм, 5шт. от 2000мм и выше | дог.
213 | AISI904L | круг | диам.20мм | 103.45 | 1шт. 160мм +12 шт. от метра и выше | дог.
214 | ЭИ943 (06ХН28МДТ) | круг | диам.22мм | 15.5 | 3шт. | дог.
215 | ЭИ943 (06ХН28МДТ) | круг | диам.24мм | 5 | 1390мм | дог.
216 | ЭИ943 (06ХН28МДТ) | круг | диам.25мм | 168.4 | длинами от 1500мм - 20шт. | дог.
217 | AISI904L | круг | диам.27мм | 5.4 | 1220мм | дог.
218 | ЭИ943 (06ХН28МДТ) | круг | диам.30мм | 614.68 | длинами от 1500мм - 37 шт. +12шт.дл.1680-2500мм | дог.
219 | ЭИ943 (06ХН28МДТ) | круг | диам.40мм | 244.3 | 11 шт. | дог.
220 | ЭИ943 (06ХН28МДТ) | круг | диам.45мм | 192 | 6шт. | дог.
221 | ЭИ943 (06ХН28МДТ) | круг | диам.50мм | 72.8 | 3шт. Длинами 500,1000,2970мм | дог.
222 | ЭИ943 (06ХН28МДТ) | круг | диам.60мм | 186.92 | 4шт. Длины 2790+2430+2220+300мм | дог.
223 | ЭИ943 (06ХН28МДТ) | круг | диам.70мм | 931.2 | 11 штук длинами 2670+2600 (А047) +2400+2620+2620+2585мм(А023) + 930мм =30кг(А085) +3050+3060+3110+3130мм (А048) | дог.
224 | SS-254SMO (аналог ЭИ943 с Никелем 18,5%) | круг | диам.70мм | 74.66 | 2шт. 1160+1010мм | дог.
225 | AISI904L | круг | диам.70мм | 64.96 | 1070мм+1010мм | дог.
226 | AISI904L | круг | диам.80мм | 41.5 | 1000мм | дог.
227 | ЭИ943 (06ХН28МДТ) | круг | диам.90мм | 287.14 | 370+710мм +2шт. 2190-2200мм (А055) | дог.
228 | ЭИ943 (06ХН28МДТ) | круг | диам.100мм | 393.45 | 1650+200+3105 (А074)+1115мм | дог.
229 | AISI904L | круг | диам.100мм | 321.9 | 1495+1495+1995мм | дог.
230 | ЭИ943 (06ХН28МДТ) | круг | диам.110-115мм | 220 | длиной 2590мм (А050) | дог.
231 | ЭИ943 (06ХН28МДТ) | круг | диам.120-125мм | 2151 | ф124х2700+ф125,5х2300+125,5х2200+127х1900+2000+1900мм + 3100 (А085)+3180+3190мм (А050) | дог.
232 | AISI904L | круг | диам.120-125мм | 155.8 | 125х600мм+120х1060мм | дог.
233 | ЭИ943 (06ХН28МДТ) | круг | диам.128мм | 253 | факт.ф128мм длина 2485мм | дог.
234 | ЭИ943 (06ХН28МДТ) | круг | диам.130мм | 214 | 1шт. 1850мм | дог.
235 | ЭИ943 (06ХН28МДТ) | круг | диам.140-145мм | 221 | ф143х1700мм (А007) | дог.
236 | ЭИ943 (06ХН28МДТ) | круг | диам.150-155мм | 453 | 3050мм. | дог.
237 | ЭИ943 (06ХН28МДТ) | круг | диам.160мм | 695 | 4170мм (минус торец 200мм) | дог.
238 | ЭИ943 (06ХН28МДТ) | круг | диам.168-170мм | 601 | 1120мм+ф168-169х2180мм | дог.
239 | ЭИ943 (06ХН28МДТ) | круг | диам.180мм | 710 | ф182х3360мм | дог.
240 | ЭИ943 (06ХН28МДТ) | круг | диам.190мм | 1220.9 | ф192х2400мм+ф197х2780мм | дог.
241 | ЭИ943 (06ХН28МДТ) | круг | диам.200мм | 588.3 | 207х48мм +ф199-200х2270мм | дог.
242 | ЭИ943 (06ХН28МДТ) | круг | диам.210мм | 2550 | длины 2400, 2440, 2500мм - О | дог.
243 | ЭИ943 (06ХН28МДТ) | шестигранник | 17мм | 4 | 2шт.(995ммх2) | дог.
244 | ЭИ943 (06ХН28МДТ) | шестигранник | 19мм | 6.6 | 610+990+1100мм | дог.
245 | ЭИ943 (06ХН28МДТ) | шестигранник | 22мм | 18.06 | 5шт. | дог.
246 | ЭИ943 (06ХН28МДТ) | шестигранник | 24мм | 126.95 |  | дог.
247 | AISI904L | шестигранник | 24мм | 95.7 | 20шт. Дл.1100-1500мм | дог.
248 | ЭИ943 (06ХН28МДТ) | шестигранник | 27мм | 77.95 | 1150+1190мм+1100мм+11шт. | дог.
249 | AISI904L | шестигранник | 27мм | 17.2 | 3шт. | дог.
250 | ЭИ943 (06ХН28МДТ) | шестигранник | 30мм | 16.92 | 700- 1990мм | дог.
251 | ЭИ943 (06ХН28МДТ) | шестигранник | 32мм | 7.66 | 1150мм | дог.
252 | ЭИ943 (06ХН28МДТ) | шестигранник | 36мм | 177.2 | 1350мм +7шт.+10шт. | дог.
253 | ЭИ943 (06ХН28МДТ) | шестигранник | 41мм | 118.6 | 900-1080мм | дог.
254 | AISI904L | труба | 108х4мм | 58.5 | 2660мм и 3000мм | дог.
255 | ЭИ961-Ш (13Х11Н2В2МФ -Ш) | круг | диам.30мм | 350 | длинами 2800-3900мм -Ч | дог.
256 | ЭИ961-Ш (13Х11Н2В2МФ -Ш) | круг | диам.185мм | 111.5 | 550мм | дог.
257 | ЭИ962-Ш (11х11н2в2мф-ш) | круг | диам.60мм | 123 | 1580-1840мм Р | дог.
258 | ЭК102ИД (ВЖ145, ХН33КВЮ-ИД) | круг | диам.28-30мм | 24 | 4шт. | дог.
259 | ЭК102ИД (ВЖ145, ХН33КВЮ-ИД) | круг | диам.100мм | 76 | 1030мм-Р | дог.
260 | ЭК102ИД (ВЖ145, ХН33КВЮ-ИД) | круг | диам.150мм | 235 | ф150х1300мм-В | дог.
261 | ЭП33ВД (10Х11Н23Т3МР-ВД) | круг | диам.16мм | 15.5 | 2 связки по 420-570мм | дог.
262 | ЭП33ВД (10Х11Н23Т3МР-ВД) | круг | диам.18,5-19мм | 4.6 | 2шт. | дог.
263 | ЭП33ВД (10Х11Н23Т3МР-ВД) | круг | диам.22мм | 18 | 3шт. около 2 метров каждый | дог.
264 | ЭП33ВД (10Х11Н23Т3МР-ВД) | круг | диам.50мм | 14.3 | 940мм -Р | дог.
265 | ЭП33ВД (10Х11Н23Т3МР-ВД) | круг | диам.85мм | 272.3 | 320+280+280+1980+1950+1120мм-Р | дог.
266 | ЭП33ВД (10Х11Н23Т3МР-ВД) | круг | диам.95мм | 252.1 | 1600+1650+1030мм-Р | дог.
267 | ЭП33ВД (10Х11Н23Т3МР-ВД) | шестигранник | 10мм | 69.6 | 2800-3000мм-Р | дог.
268 | ЭП199-ВД (ХН56ВМТЮ-ВД) | круг | диам.30мм | 10 | 1620мм -Р | дог.
269 | ЭП199-ВД (ХН56ВМТЮ-ВД) | круг | диам.45мм | 37 | 1220мм+1280мм | дог.
270 | ЭП199-ВД (ХН56ВМТЮ-ВД) | круг | диам.65мм | 47 | 770+770мм-Р | дог.
271 | ЭП202 (ХН67ВМТЮ) | круг | диам.35мм | 67.2 | 2580;2680;2760-Р | дог.
272 | ЭП202 (ХН67ВМТЮ) | круг | диам.40мм | 21.4 | 940;990мм-Р | дог.
273 | ЭП202 (ХН67ВМТЮ) | круг | диам.80мм | 54.4 | 550;710мм -Р | дог.
274 | ЭП310-Ш (13Х15Н4АМ3-Ш) | круг | диам. 60мм | 34.8 | 1510мм | дог.
275 | ЭП410-Ш, ЭП225, ВНС-2 (08Х15Н5Д2Т-Ш) | круг | диам.100мм | 407 | 1535+1690мм (670216) +1600+1605мм (670227) | дог.
276 | ЭП410-Ш, ЭП225, ВНС-2 (08Х15Н5Д2Т-Ш) | круг | диам.140-145мм | 2436 | 2480+2610+1960+2510+1700мм+5 кругов длинами 1600-1700мм | дог.
277 | ЭП410-Ш (08Х15Н5Д2Т-Ш) | слиток | диам.130-150мм | 2902 | 37шт.обточенные, без голов ( плавки 126,190,193,195,187-4,192-17, 201-160-10, 204 - 165-12, 206-11, 209-14, 212-19,214-21, 217- 7, 219-9, 221-8, 222-22, 228-18, 229-6, 233-2, 235-20,243-5, 325, 348, 350,383, 391, 404,411, 414, 424 ) | дог.
278 | ЭП410У-Ш (08Х15Н5Д2ТУ-Ш) | круг | диам.28мм | 943.4 | 78шт. | дог.
279 | ЭП410У-Ш (08Х15Н5Д2ТУ-Ш) | круг | диам.35мм | 243 | 15шт. | дог.
280 | ЭП410У-Ш (08Х15Н5Д2ТУ-Ш) | круг | диам.55мм | 280.3 | 8шт. | дог.
281 | ЭП410У-Ш (08Х15Н5Д2ТУ-Ш) | круг | диам.70мм | 290 | 4шт. 2700-2730мм | дог.
282 | ЭП410У-Ш (08Х15Н5Д2ТУ-Ш) | круг | диам.85мм | 500 | 6шт. 1700-1750мм | дог.
283 | ЭП410У-Ш (08Х15Н5Д2ТУ-Ш) | слиток | диам.130-150мм | 3922 | 50шт. (плавки 128-1,129-3,141-15,180-13,182-16) | дог.
284 | ЭП437 (ХН30ВМТ) | круг | диам.40мм | 31 |  | дог.
285 | ЭП517-Ш (15Х12Н2МВФАБ-Ш) | круг | диам.20мм | 180 | 2600мм -Р | дог.
286 | ЭП517-Ш (15Х12Н2МВФАБ-Ш) | круг | диам.25мм | 1891 | длины 2000-2600мм, 1776кг - гк, ост. м/о -Р | дог.
287 | ЭП517-Ш (15Х12Н2МВФАБ-Ш) | круг | диам.30мм | 8 | 1490мм - м/о - Р | дог.
288 | ЭП517-Ш (15Х12Н2МВФАБ-Ш) | круг | диам.35мм | 10.8 | 1460мм - м/о - Р | дог.
289 | ЭП517-Ш (15Х12Н2МВФАБ-Ш) | круг | диам.80мм | 83 | 2100мм - м/о - Р | дог.
290 | ЭП517-Ш (15Х12Н2МВФАБ-Ш) | круг | диам.150мм | 80 | 550мм - м/о -Р | дог.
291 | ЭП648ВИ (ХН50МВТЮБ-ВИ) | круг | диам.20мм | 5.4 | 960+1000мм | дог.
292 | ЭП648ВИ (ХН50МВТЮБ-ВИ) | круг | диам.22мм | 46 | 13шт. Длинами 980-1920мм -Р | дог.
293 | ЭП648ВИ (ХН50МВТЮБ-ВИ) | круг | диам.23мм | 28.26 | 12 шт. +1шт.-Р | дог.
294 | ЭП648ВИ (ХН50МВТЮБ-ВИ) | круг | диам.24-25мм | 163.6 | 52шт+420мм, +2шт.-Р, 102,8кг - 36шт.резерв | дог.
295 | ЭП648ВИ (ХН50МВТЮБ-ВИ) | круг | диам.25-26мм | 21.2 | 5шт. 950-1000мм | дог.
296 | ЭП648ВИ (ХН50МВТЮБ-ВИ) | круг | диам.27мм | 17.9 | 5шт. (600-900мм) | дог.
297 | ЭП648ВИ (ХН50МВТЮБ-ВИ) | круг | диам.60мм | 21.4 | 930мм | дог.
298 | ЭП648ВИ (ХН50МВТЮБ-ВИ) | круг | диам.65мм | 36.6 | 1260мм | дог.
299 | ЭП648ВИ (ХН50МВТЮБ-ВИ) | круг | диам.105мм | 23.65 | 1шт. 330мм | дог.
300 | ЭП648ВИ (ХН50МВТЮБ-ВИ) | круг | диам.150мм | 291.8 | 380мм +1330мм(электросталь, б/п)+260мм | дог.
301 | ЭП648ВИ (ХН50МВТЮБ-ВИ) | круг | диам.180мм | 40.7 | 180х67мм, 182х125мм | дог.
302 | ЭП678ВД (03Х11Н10М2Т-ВД, ВНС17) | круг | диам.70мм | 11.5 | 0,38м | дог.
303 | ЭП693ВД(ХН68ВМТЮК-ВД) | круг | диам. 10мм | 1.8 | 2620мм | дог.
304 | ЭП693ВД(ХН68ВМТЮК-ВД) | круг | диам.12мм | 11.8 | 15шт. По 750мм -Р | дог.
305 | ЭП693ВД(ХН68ВМТЮК-ВД) | круг | диам.14мм | 28 | ИТ | дог.
306 | ЭП693ВД(ХН68ВМТЮК-ВД) | круг | диам.16мм | 57.5 | 18 прутков по 1300-2000мм -Р | дог.
307 | ЭП693ВД(ХН68ВМТЮК-ВД) | круг | диам. 24мм | 5.1 | 1300м Р | дог.
308 | ЭП693ВД(ХН68ВМТЮК-ВД) | круг | диам.26мм | 9.88 | длины 1320 (м/о) -6,4кг и 770мм(г/к) - 3,54кг | дог.
309 | ЭП693ВД(ХН68ВМТЮК-ВД) | круг | диам.30мм | 51.4 | ИТ | дог.
310 | ЭП693ВД(ХН68ВМТЮК-ВД) | круг | диам.40мм | 10.9 | 1150мм | дог.
311 | ЭП693ВД(ХН68ВМТЮК-ВД) | круг | диам.50мм | 20 | 1шт. -ИТ | дог.
312 | ЭП693ВД(ХН68ВМТЮК-ВД) | круг | диам.130мм | 27.2 | длины 130мм, 112мм | дог.
313 | ЭП693ВД(ХН68ВМТЮК-ВД) | круг | диам.150мм | 57.2 | 370мм - Р | дог.
314 | ЭП693ВД(ХН68ВМТЮК-ВД) | круг | диам. 160мм | 39.8 | 73мм+ф162х81мм+71мм | дог.
315 | ЭП693ВД(ХН68ВМТЮК-ВД) | круг | диам. 190мм | 30.4 | 60мм,65мм | дог.
316 | ЭП693ВД(ХН68ВМТЮК-ВД) | круг | диам. 220мм | 46.6 | 130мм Р | дог.
317 | ЭП718ИД (ХН45ВМТЮБР-ИД) | круг | диам.18мм | 12.8 | 12шт. длинами 400-500мм и 1 шт. 300мм | дог.
318 | ЭП718ИД (ХН45ВМТЮБР-ИД) | круг | диам.30мм | 6.6 | 1180мм | дог.
319 | ЭП718ИД (ХН45ВМТЮБР-ИД) | круг | диам.36мм | 14.06 | длинами 320-360мм -5 шт. | дог.
320 | ЭП718ИД (ХН45ВМТЮБР-ИД) | круг | диам.46мм | 21.5 | 730+830мм -О | дог.
321 | ЭП718ИД (ХН45ВМТЮБР-ИД) | круг | диам.55мм | 46.7 | 1050мм+1280мм-Ч | дог.
322 | ЭП718ИД (ХН45ВМТЮБР-ИД) | круг | диам.110мм | 15.7 | 180мм , м/о -Р | дог.
323 | ЭП718ИД (ХН45ВМТЮБР-ИД) | круг | диам.130-135мм | 256.7 | 1460мм- ИТ, 600мм- Р | дог.
324 | ЭП718ИД (ХН45ВМТЮБР-ИД) | круг | диам.145мм | 38.55 | 270мм | дог.
325 | ЭП718ИД (ХН45ВМТЮБР-ИД) | круг | диам.150мм | 32.7 | 96мм+100мм-Р | дог.
326 | ЭП718ИД (ХН45ВМТЮБР-ИД) | круг | диам.160мм | 66.6 | 300мм+65мм -Р | дог.
327 | ЭП742-ИД (ХН62БМКТЮ-ИД) | круг | диам.140мм | 173.5 | 1240мм | дог.
328 | ЭП914-ИД (ХН65ВМБЮ-ИД) | круг | диам.26мм | 4.8 |  | дог.
329 | ЭП914-ИД (ХН65ВМБЮ-ИД) | круг | диам.46мм | 30 | В | дог.
330 | ЭП914-ИД (ХН65ВМБЮ-ИД) | круг | диам.25-100мм | 859.5 | Р | дог.
331 | ЭП915-ВД (ХН43БМТЮ-ВД) | круг | диам.15мм | 78 | 24 шт. по 2400мм | дог.
332 | ЭП915-ВД (ХН43БМТЮ-ВД) | круг | диам.20мм | 95 | 15 шт. по 2400мм | дог.
333 | ЭП915-ВД (ХН43БМТЮ-ВД) | круг | диам.25мм | 99 | 16 шт. по 1600мм | дог.
334 | Хастеллой С-276 | труба | 273х9мм | 187 | длина 2,74м | дог.
335 | 25Х1М1Ф | круг | диам.190мм | 464 | 2080мм | дог.
336 | Железо АРМКО | квадрат | 140х200мм | 340 | длина 500-950мм - 2шт. | дог.
337 | МНМЦ 60-20-20 припой | круг | диам. 25мм | 35 | длина около метра- М | дог.
№ | Марка | Тип | Описание | Вес | кол-во мест, типоразмеры, склад | Цена
338 | кран-балка подвесная | оборудование | 2 -тн | пролет 5,8м |  | дог.
339 | Погрузчик балканкар, 1.5тн. | оборудование |  | 1 |  | дог.
340 | ковш для литья | оборудование | 500кг | 1 |  | дог.
341 | порошки с никелем 14-18% (ЭП698) | порошок | неликвид | 150 |  | дог.
342 | Шихта Х27Ю5Т |  | лента | 60.3 |  | дог.
343 | Шихта ХН33КВЮ-ИД |  | обрези кругов | 10 |  | дог.
344 | Медь |  |  | 6.8 |  | дог.
345 | БСК (барие-стронциевый карбонат) | порошок |  | 4000 |  | дог.